## sk. A
MATERIÁLOVE SLOŽENÍ A PARAMETRY POTAHOVÝCH LÁTEK
SKUPINA A
číslo | složení | oděruvzdornost | poznámka
A/5 | 100% PES | 57.000 MTD
A/8 | 54% PES,23%BA,23%AC | 25.000 MTD
A/10 | 100%PES | 45.000 MTD
A/11 | 100%PES | 45.000 MTD
A/12 | 100%PES | 45.000 MTD
A/13 | 100%PES | 45.000 MTD
A/14 | 100%PES | 45.000 MTD
A/15 | 100%PES | 45.000 MTD
A/16 | 100%PES | 150.000 MTD | VYŘAZENO!
A/17 | 100%PES | 45.000 MTD
A/18 | 100%PES | 45.000 MTD
A/19 | 100%PES | 45.000 MTD
A/33 | 42%PES,58%BA | 70.000 MTD
A/34 | 42%PES,58%BA | 70.000 MTD | VYŘAZENO!
A/35 | 42%PES,58%BA | 70.000 MTD | VYŘAZENO!
A/40 | 42%PES,58%BA | 70.000 MTD | VYŘAZENO!
A/41 | 42%PES,58%BA | 70.000 MTD | VYŘAZENO!
A/42 | 100%PES | 50.000 MTD
A/43 | 100%PES | 50.000 MTD
A/44 | 100%PES | 50.000 MTD
A/52 | 100%PES | 85.000 MTD
A/53 | 100%PES | 85.000 MTD
A/54 | 100%PES | 85.000 MTD
A/55 | 100%PES | 45.000 MTD
A/56 | 100%PES | 45.000 MTD
A/57 | 100%PES | 45.000 MTD
A/58 | 100%PES | 45.000 MTD
A/59 | 100%PES | 45.000 MTD
A/60 | 100%PES | 45.000 MTD
A/61 | 100%PES | 50.000 MTD | nešpinivá úprava
A/62 | 100%PES | 50.000 MTD | nešpinivá úprava
A/63 | 100%PES | 50.000 MTD | nešpinivá úprava
A/64 | 100%PES | 50.000 MTD | nešpinivá úprava
A/65 | 100%PES | 50.000 MTD | nešpinivá úprava
A/66 | 100%PES | 50.000 MTD | nešpinivá úprava
A/67 | 100%PES | 50.000 MTD | nešpinivá úprava
A/68 | 100%PES | 50.000 MTD | nešpinivá úprava

## sk.B
SKUPINA B
číslo | složení | oděruvzdornost | poznámka
B/1 | 65% AC, 35% PES | 28.000 MTD
B/2 | 65% AC, 35% PES | 28.000 MTD
B/4 | 65% AC, 35% PES | 28.000 MTD
B/5 | 65% AC, 35% PES | 28.000 MTD
B/30 | 55% AC, 45% PES | 80.000 MTD | Český výrobek
B/31 | 55% AC, 45% PES | 80.000 MTD | Český výrobek
B/34 | 55% AC, 45% PES | 90.000 MTD | Český výrobek
B/35 | 55% AC, 45% PES | 90.000 MTD | Český výrobek
B/36 | 55% AC, 45% PES | 90.000 MTD | Český výrobek
B/37 | 55% AC, 45% PES | 90.000 MTD | Český výrobek
B/38 | 55% AC, 45% PES | 90.000 MTD | Český výrobek
B/39 | 55% AC, 45% PES | 90.000 MTD | Český výrobek
B/48 | 45% AC, 55% PES | 90.000 MTD | Český výrobek
B/49 | 45% AC, 55% PES | 90.000 MTD | Český výrobek
B/56 | 45% AC, 55% PES | 80.000 MTD | Český výrobek
B/57 | 45% AC, 55% PES | 80.000 MTD | Český výrobek
B/58 | 48% PES, 52% PAN | 80.000 MTD | Český výrobek
B/59 | 48% PES, 52% PAN | 80.000 MTD | Český výrobek
B/60 | 48% PES, 52% PAN | 80.000 MTD | Český výrobek
B/61 | 33% PES, 41% PAN, 28% PP | 80.000 MTD | Český výrobek
B/62 | 33% PES, 41% PAN, 28% PP | 80.000 MTD | Český výrobek
B/63 | 33% PES, 41% PAN, 28% PP | 80.000 MTD | Český výrobek
B/64 | 33% PES, 41% PAN, 28% PP | 80.000 MTD | Český výrobek
B/65 | 88% PES, 12% NY | 50.000 MTD | nešpinivá úprava
B/66 | 88% PES, 12% NY | 50.000 MTD | nešpinivá úprava
B/67 | 88% PES, 12% NY | 50.000 MTD | nešpinivá úprava
B/68 | 88% PES, 12% NY | 50.000 MTD | nešpinivá úprava
B/69 | 88% PES, 12% NY | 50.000 MTD | nešpinivá úprava
B/70 | 88% PES, 12% NY | 50.000 MTD | nešpinivá úprava
B/71 | 88% PES, 12% NY | 50.000 MTD | nešpinivá úprava
B/72 | 88% PES, 12% NY | 50.000 MTD | nešpinivá úprava
B/73 | 88% PES, 12% NY | 50.000 MTD | nešpinivá úprava
B/74 | 100% PES | 35.000 MTD | VYŘAZENO!
B/75 | 100% PES | 35.000 MTD | VYŘAZENO!
B/76 | 100% PES | 35.000 MTD | VYŘAZENO!
B/77 | 100% PES | 35.000 MTD | VYŘAZENO!
B/78 | 100% PES | 35.000 MTD | VYŘAZENO!
B/79 | 100% PES | 35.000 MTD | VYŘAZENO!

## sk.C
SKUPINA C
číslo | složení | oděruvzdornost | poznámka
C/64 | 100% PES | 80.000 ot. MTD | Česká výroba,nešpinivá úprava
C/65 | 100% PES | 80.000 ot. MTD | Česká výroba,nešpinivá úprava
C/66 | 100% PES | 80.000 ot. MTD | Česká výroba,nešpinivá úprava
C/67 | 100% PES | 80.000 ot. MTD | Česká výroba,nešpinivá úprava
C/68 | 100% PES | 80.000 ot. MTD | Česká výroba,nešpinivá úprava
C/69 | 68% AC, 32% PES | 80.000 ot. MTD | Česká výroba,nešpinivá úprava
C/70 | 68% AC, 32% PES | 80.000 ot. MTD | Česká výroba,nešpinivá úprava
C/71 | 68% AC, 32% PES | 80.000 ot. MTD | Česká výroba,nešpinivá úprava
C/72 | 68% AC, 32% PES | 80.000 ot. MTD | Česká výroba,nešpinivá úprava
C/73 | 68% AC, 32% PES | 80.000 ot. MTD | Česká výroba,nešpinivá úprava
C/74 | 68% AC, 32% PES | 80.000 ot. MTD | Česká výroba,nešpinivá úprava
C/75 | 68% AC, 32% PES | 80.000 ot. MTD | Česká výroba,nešpinivá úprava
C/76 | 68% AC, 32% PES | 80.000 ot. MTD | Česká výroba,nešpinivá úprava
C/77 | 68% AC, 32% PES | 80.000 ot. MTD | Česká výroba,nešpinivá úprava
C/78 | 55% AC, 45% PAN | 90.000 MTD | Česká výroba,nešpinivá úprava
C/79 | 55% AC, 45% PAN | 90.000 MTD | Česká výroba,nešpinivá úprava
C/80 | 55% AC, 45% PAN | 90.000 MTD | Česká výroba,nešpinivá úprava
C/81 | 55% AC, 45% PAN | 90.000 MTD | Česká výroba,nešpinivá úprava
C/82 | 55% AC, 45% PAN | 90.000 MTD | Česká výroba,nešpinivá úprava
C/83 | 100% PES | 90.000 ot. MTD | Česká výroba,nešpinivá úprava
C/84 | 100% PES | 90.000 ot. MTD | Česká výroba,nešpinivá úprava
C/85 | 100% PES | 90.000 ot. MTD | Česká výroba,nešpinivá úprava
C/86 | 100% PES | 90.000 ot. MTD | Česká výroba,nešpinivá úprava
C/87 | 100% PES | 90.000 ot. MTD | Česká výroba,nešpinivá úprava
C/88 | 100% PES | 90.000 ot. MTD | Česká výroba,nešpinivá úprava
C/89 | 100% PES | 90.000 ot. MTD | Česká výroba,nešpinivá úprava
C/90 | 29% PES,55% PAN,16% VS | 90.000 MTD | Česká výroba,nešpinivá úprava
C/91 | 29% PES,55% PAN,16% VS | 90.000 MTD | Česká výroba,nešpinivá úprava
C/92 | 29% PES,55% PAN,16% VS | 90.000 MTD | Česká výroba,nešpinivá úprava
C/93 | 79% PES,21%PP | 80.000 MTD | Česká výroba
C/94 | 79% PES,21%PP | 80.000 MTD | Česká výroba
C/95 | 79% PES,21%PP | 80.000 MTD | Česká výroba
C/96 | 79% PES,21%PP | 80.000 MTD | Česká výroba
C/97 | 79% PES,21%PP | 80.000 MTD | Česká výroba
C/98 | 79% PES,21%PP | 80.000 MTD | Česká výroba
C/99 | 100% PES | 85.000 MTD | nešpinivá úprava
C/100 | 100% PES | 85.000 MTD | nešpinivá úprava
C/101 | 100% PES | 85.000 MTD | nešpinivá úprava
C/102 | 100% PES | 85.000 MTD | nešpinivá úprava
C/103 | 100% PES | 85.000 MTD | nešpinivá úprava
C/104 | 100% PES | 85.000 MTD | nešpinivá úprava
C/105 | 100% PES | 85.000 MTD | nešpinivá úprava
C/106 | 100% PES | 85.000 MTD | nešpinivá úprava
C/107 | 100% PES | 85.000 MTD | nešpinivá úprava
C/108 | 100% PES | 85.000 MTD | nešpinivá úprava

## sk. C
SKUPINA C
číslo | složení | oděruvzdornost | poznámka
C/109 | 100% PES | 85.000 MTD | nešpinivá úprava
C/110 | 100% PES | 45.000 MTD | nešpinivá úprava
C/111 | 100% PES | 45.000 MTD | nešpinivá úprava
C/112 | 100% PES | 45.000 MTD | nešpinivá úprava
C/113 | 100% PES | 45.000 MTD | nešpinivá úprava
C/114 | 100% PES | 45.000 MTD | nešpinivá úprava
C/115 | 100% PES | 80.000 ot. MTD | nešpinivá úprava
Seznam platný od 3.1. 2022
Zkratky:
PES - Polyester
BA - Bavlna
AC - Akryl
PP - Polypropylen
PAN - Polyakrylnitril
NY - Nylon
VS - Viskóza
MTD
od 20.000 MTD - pro běžné domácí použití
od 30.000 MTD - pro veřejné prostory